## B-3
生分解性プラ PL ：分類番号B-3（滑剤）
注：牛脂由来の油脂類を出発原料として使用する場合は、高温高圧の条件下で加水分解、けん化又はエステル交換したものに限る。
「高温高圧の条件下」とは、250℃、5MPa（50気圧）、3時間以上での連続処理を言う。
登録番号 | 物質名・PL名・化学構造式・官報公示整理番号・CAS番号 |  |  |  |  | ○：食添 | 使用制限
PL＃ | 物質名 | PL名 | 化学構造式 | 官報番号 | CAS番号
B30001 | エポキシ化アマニ油脂肪酸ブチル | エポキシ化アマニ油脂肪酸ブチル | (CH3CH2(CHOCHCH2)2CHCH(CH2)7COO(CH2)3CH3 | 2-1432 | -
B30002 | 石油ワックス (n-パラフィン，但し炭素数は29以下) | 石油ワックス (n-パラフィン, 但し炭素数は29以下) | CH3(CH2)nCH3, n≦27 | 2-10他(混合物) | - |  | Ｃ≦29以下のn-パラフィン含量が90%以上
B30０02(2) | 石油ワックス (n-パラフィン，但し炭素数は48以下) | 日本精蝋社製パラフィンワックス (HNP-9より低分子良品) | CH3(CH2)nCH3, n≦46 |  |  | ○
B30002(3) | 石油ワックス (n-パラフィン，但し炭素数50以上の成分を含む) | 日本精蝋社製マイクロクリスタリンワックス | CH3(CH2)nCH3, n≧50の成分を含む |  |  | ○ | <1wt%
B30003 | グリセロールトリアセテート | グリセロールトリアセテート | (CH2OCOCH3)2CHOCOCH3 |  | 102-76-1
B30005 | プロピオン酸エチル | プロピオン酸エチル | C5H10O2 | 2-774 | 105-37-3 |  | <1wt%
B30007 | セバシン酸ジメチル | セバシン酸ジメチル | C18H34O4 | 2-879 | 109-43-3 |  | <1wt%
B30008 | エチレンビスステアリン酸アミド | エチレンビスステアリン酸アミド | C17H35CONHCH2CH2NHOCOC17H35 | 2-831 | 110-30-5 |  | <1wt%
B30008(2) | エチレンビスステアリン酸アミド | アルフロー H-50T | C17H35CONHCH2CH2NHOCOC17H35 | 2-831 | 110-30-5 |  | <1wt%
B30009 | ステアリン酸エチルエステル | ステアリン酸エチル | C20H40O2 | 2-798 | 111-61-5 |  | <1wt%
B30010 | オレイン酸メチルエステル | オレイン酸メチル | C20H38O2 | 2-798 | 111-62-6 |  | <1wt%
B30011 | トリエチレングリコール | トリエチレングリコール | C6H14O4 | 2-429 | 112-27-6
B30012 | 1-ドデカノール | ラウリルアルコール | C12H26O | 2-217 | 112-53-8 |  | <1wt%
B30013 | 1-テトラデカノール | ミリスチルアルコール | C14H30O | 2-217 | 112-72-1 |  | <1wt%
B30014 | オレイン酸 | オレイン酸 | C18H34O2 | 2-975 | 112-80-1
B30015 | エルカ酸アミド (シス-13-ドコセン酸アミド) | エルカ酸アミド | C21H41CONH2 | 2-824, 2-981 | 112-84-5
B30015(2) | エルカ酸アミド | クロダマイド ER | C21H41CONH2 | 2-284 |  |  | ＜1wt%
B30016 | n-ステアリルアルコール | n-ステアリルアルコール | CH3(CH2)16CH2OH | 2-217 | 112-92-5 |  | <1wt%
B30016(2) | 1-オクタデカノール | ステアリルアルコール | C18H38O | 2-217 | 112-92-5 |  | <1wt%
B30017 | ペンタエリスリトールテトラステアレート | ユニスターH476 | C77H148O8 | 2-649 | 115-83-3 |  | <1wt%
B30019 | カプロンサン酸エチル | カプロンサン酸エチル | C8H16O2 | 2-782 | 123-66-0 |  | <1wt%
B30020 | ステアリン酸 n-ブチルエステル | ステアリン酸ブチル | C22H44O2 | 2-798 | 123-95-5 |  | <1wt%
B30022 | ステアリン酸アミド | ステアリン酸アミド | C17H35CONH2 | 2-824 | 124-26-5 |  | <1wt%
B30022(2) | ステアリン酸アミド | アルフローS-10 | C17H35CONH2 | 2-824 | 124-26-5 |  | <1wt%
B30022(3) | ステアリン酸アミド | アマイドAP-1 | C17H35CONH2 | 2-824 | 124-26-5
B30023 | ペンタエリスリチルステアレート | ペンタエリスリチルステアレート | C41H77O7 | 2-766 | 13081-97-5 |  | <1wt%
B30024 | アセチルリノール酸メチル | アセチルリノール酸メチル | C21H38O4 | 2-1339 | 140-03-4 |  | <1wt%
B30024(2) | アセチルリチノール酸メチル | アセチルリチノール酸メチル | C21H38O4 | 2-1339 | 140-03-4 |  | <1wt%
B30025 | 脂肪酸（C2～C18)グリセライド［：化審法名称］ | 脂肪酸(C2～C18)グリセライド |  | 2-669 | 142-18-7 |  | <1wt%
B30027 | ドデカン酸 | ラウリン酸 | C12H24O2 | 2-608 | 143-07-7 |  | <1wt%
B30028 | ステアリン酸カルシウム | ステアリン酸カルシウム | (C17H35COO)2Ca | 2-611 | 1592-23-0 |  | <1wt%
B30029 | アジピン酸1,3-ブチレングリコール系ポリエステル | アジピン酸1,3-ブチレングリコール系ポリエステル | CH3CO[OC4H8OOC(CH2)4CO]nOC4H8OOCCH3 | 7-708,7-999 | 24937-93-7
B30030 | ポリプロピレングリコール | ポリプロピレングリコール | C3H8O3 | 7-129 | 25332-69-4 |  | <1wt%
B30031 | モンタン酸エステル | モンタン酸ワックス | C24-34 | 8-422 | 26787-65-5 |  | <1wt%
B30032 | ステアリルステアレート | リケマールSL-800 | C36H72O2 | 2-2489 | 2778-96-3 |  | <1wt%
B30035 | オレイン酸アミド | アルフローE10 | C17H33CONH2 | 2-824 | 301-02-0 |  | <1wt%
B30037 | 1-ヘキサデカノール | パルミチルアルコール | C16H34O | 2-217 | 36653-82-4 |  | <1wt%
B30038 | D-ソルビトール | D-ソルビトール | C6H14O6 | 8-50 | 50-70-4 | ○ | <1wt%
B30039 | ミリスチン酸 | ミリスチン酸 | C14H28O2 | 2-608 | 544-63-8 |  | <1wt%
B30040 | ステアリン酸マグネシウム | ステアリン酸マグネシウム | (C17H35COO)2Mg | 2-611 | 557-04-0 |  | <1wt% ( 第三者評定を受ける)
B30041 | グリセリン | グリセリン | (C3H6O)n | 2-242 | 56-81-5
B30042 | （欠番）
B30043 | 酢酸-n-アミル | 酢酸-n-アミル | C7H14O2 | 2-733 | 628-63-7 |  | <1wt%
B30044 | ジメチルポリシロキサン | ジメチルシリコン | CH3[(CH3)2SiO]n(CH3)3 | 7-476 | 63148-62-9 |  | <1wt%
B30045 | プロピレングリコール脂肪酸エステル | プロピレングリコール脂肪酸エステル |  | 2-772 | 67784-83-2 | ○ | <1wt%
B30046 | ステアリン酸バリウム | ステアリン酸バリウム | (C17H35COO)2Ba | 2-611 | 6865-35-6 |  | <1wt%
B30047 | ステアリン酸アルミニウム | ステアリン酸アルミニウム | (C17H35COO)Aｌ(OH）2 | 2-0625 | 7047-84-9 |  | <1wt%
B30049 | アセチルクエン酸トリエチル（トリエチル=2-アセトキシ-1,2,3-プロパントリカルボキシラート） | アセチルクエン酸トリエチル | C14H22O8 | 2-1327 | 77-89-4 |  | <1wt%
B30050 | アセチルクエン酸トリブチル（トリブチル=2-アセトキシ-1,2,3-プロパントリカルボキシラート） | アセチルクエン酸トリブチル | C20H34O8 | 2-1327 | 77-90-7
B30051 | ヤシ油 | ヤシ油 |  |  | 8001-31-8 |  | <1wt%
B30052 | 水添ひまし油 | 水添ひまし油 |  | 8-297 | 8001-78-3 |  | <1wt%
B30053 | みつろう | みつろう |  |  | 8012-89-3 |  | <1wt%
B30055 | エポキシ化大豆油 | エポキシ化大豆油 | [CH3(CH2)4CHOCHCH2CH=CH(CH2)7COO]3CH2CHCH2 | 2-1434 | 8103-07-8
B30060 | ぬかろう | ぬかろう
B30062 | ステアリン酸マグネシウム | ステアリン酸マグネシウム | Mg(C18H35O2)2 | 2-611 | 557-04-0 |  | <1wt% ( 第三者評定を受ける)
B30063 | ステアリン酸カルシウム | ステアリン酸カルシウム | Ca(C18H35O2)2 | 2-611 |  |  | <1wt%
B30063(2) | ステアリン酸カルシウム | W-06 | Ca(C18H35O2)2 | 2-611 |  |  | <1wt%
B30064 | グリセリン脂肪酸エステル | グリセリン脂肪酸エステル |  | 2-669 |  | ○
B30065 | シュークロース脂肪酸エステル | ショ糖脂肪酸エステル |  | 8-67 |  | ○ | <1wt%
B30066 | ソルビタン脂肪酸エステル | ソルビタン脂肪酸エステル |  | 8-63 |  | ○ | <1wt%
B30067 | ジグリセリン | ジグリセリン | C6H14O5 | 2-418 | 627-82-7 |  | <1wt%
B30068 | ベンズイミダゾール | コートサイド G |  | 有り(非公開) | 有り(非公開)
B30069 | 過塩素酸リチウム | 過塩素酸リチウム | LiClO4 | 1-1210 | 2151713 |  | <1wt%
B30070 | モンタン酸部分鹸化エステル | リコワックス OP（フレークス, パウダー, パウダーファイン） | 炭素数：24-34 | 8-420,8-422 | 有り(非公開) |  | <1wt%
B30071 | ステアリン酸亜鉛 | ステアリン酸亜鉛 | Zn(C18H35O2)2 |  |  |  | <1wt% かつ Zn<150ppm
B30072 | 多価カルボン酸部分アミド | Solsperse 24000 GR |  |  |  |  | ＜1wt%
B30073 | メチレンビスステアリン酸アミド | ビスアマイド LA | C17H35CONHCH2NHCOC17H35 | 2-830 | 109-23-9 |  | ＜1wt%
B30074 | エチレンビスオレイン酸アミド | スリバックス-O | C17H33CONHC2H4NHCOC17H33 | 2-831 | 110-31-6 |  | ＜1wt%
B30075 | 12-ヒドロキシステアリン酸マグネシウム | EM-600 | [CH3(CH2)5CH(OH)(CH2)10COO]2Mg | 2-1416 |  |  | ＜1wt%
B30076 | ヤシ油脂肪酸ジエタノールアミド | マーポン MC 550 |  | 8-311 | 68603-42-9 |  | ＜1wt%
B30077 | パラフィンスルホン酸ソーダ塩 | TB-214 |  | 2-1640 |  |  | ＜1wt%
B30078(1) | グリセリン酢酸脂肪酸エステル(グリセリンジアセトモノラウレート) | BIOCIZER | CH2O(COCH3)CHO(COCH3)CH2O(COCnH2n+1) | 2-2541 | 30899-62-8 | ○
B30078(2) | グリセリン酢酸脂肪酸エステル(グリセリンジアセトモノラウレート) | リケマール PL-014 | CH2O(COCH3)CHO(COCH3)CH2O(COCnH2n+1) | 2-2541 | 30899-62-8 | ○
B30078(3) | グリセリン酢酸脂肪酸エステル | リケマール PL-009 | CH2O(COCH3)CHO(COCH3)CH2O(COCnH2n+1) | 2-2541 |  | ○
B30078(4) | グリセリン酢酸脂肪酸エステル | リケマール PL-019 | CH2O(COCH3)CHO(COCH3)CH2O(COCnH2n+1) | 2-2541 |  | ○
B30078(5) | グリセリン酢酸脂肪酸エステル | ポエム G-038 | CH2O(COCH3)CHO(COCH3)CH2O(COCnH2n+1) | 2-2541 |  | ○
B30079 | ポリグリセリン酢酸エステル | リケマール PL-710 | C14H22O9 | 2-641 |  | ○
B30080 | ステアリン酸ナトリウム | ステアリン酸ナトリウム | C18H35O2Na | 2-611 | 822-16-2 | FDA食添 | ＜1wt%
B30081 | モンタン酸エステル | Licowax KST | 炭素数：24-34 |  | 有り(非公開) |  | ＜1wt%
B30082 | 有機酸亜鉛化合物 | SP-100Z |  | 有り(非公開) | 有り(非公開) |  | <1w% かつ Zn<150ppm
B30082(2) | 有機酸亜鉛化合物 | SP-100ZB |  | 有り(非公開) | 有り(非公開) |  | <1w% かつ Zn<150ppm
B30083 | オレイン酸アマイド | アーモスリップ CP | C17H33CONH2 | 2-976 | 301-02-0 |  | ＜1wt%
B30084 | ベンジル=2-(2-メトキシエトキシ)エチル=アジパートを主成分とする反応生成物 | DAIFATTY-101
B30085 | 有機酸亜鉛化合物 | EL-508A |  |  |  |  | <1wt% かつ Zn<150ppm
B30086 | シリコーン・エマルジョン | SM 7025 EX EMULSION |  |  |  |  | ＜1wt% (インプラント用途への使用厳禁)
B3008７ | 乳酸重縮合物と3,6,9－トリオキサデカン-1-オールの反応生成物 | ラクトサイザーGP4001 |  | 有り(非公開)
B30088 | アジピン酸エステル系可塑剤エマルジョン | サプラセマ PCZ |  |  |  |  | ＜34.7wt% (固形分, 製品中)
B30089 | モンタン酸ナトリウム塩 | Licomont NaV 101 | 炭素数：24-34 | 2-611 | 有り(非公開) |  | ＜1wt%
B30090 | モンタン酸カルシウム塩 | Licomont CaV 102 | 炭素数：24-34 | 8-420 | 有り(非公開) |  | ＜1wt%
B30091 | エチレンビスヒドロキシステアリン酸アミド | リケマールL-9900 | [C17H34(OH)CONH]2(CH2)2 | 2-831 | 123-26-2 |  | ＜1wt%
B30092 | ポリグリセリン脂肪酸エステル | チラバゾールVR-01 |  | 7-1145
B30093 | ポリグリセリン脂肪酸エステル | チラバゾールVR-05 |  | 7-1145
B30094 | シリコーンエマルジョン | KM-9737 |  |  |  |  | ＜1wt%
B30095 | ポリグリセリン脂肪酸エステル | チラバゾールVR-08 |  | 7-1145
B30096 | ポリグリセリン脂肪酸エステル | チラバゾールVR-13 |  | 7-1145
B30097 | ポリグリセリン脂肪酸エステル | チラバゾールVR-17 |  | 7-1145
B30098 | ポリグリセリン脂肪酸エステル | チラバゾールVR-14 |  | 7-1145
B30099 | アジピン酸ペンタエリスリトールポリマーのステアレート | リケスター EW-250 |  | 2-2629/7-708 | 68130-34-7 |  | <1wt%
B30100 | エチレンビスオレイン酸アマイド | アルフローAD281F | C17O33CONHCH2CH2NHCOC17H33 | 2-831 | 110-31-6 |  | <1wt%
B30101 | べへニン酸アミド | べへニン酸アミド | C21H43CONH2 | 2-824 | 3061-75-4 |  | <1wt%
B30101(2) | べへニン酸アミド | クロダマイド BR | C21H43CONH2 | 2-824 |  |  | <1wt%
B30102 | ポリエチレンワックス・高分子脂肪酸エステル混合物 | RX-PO-22 |  | 6-2/8-422 | 68441-17-8 /73138-45-1 |  | <1wt%
B30103 | エチレンビスヒドロキシステアリン酸アミド | 12HSEBA | [C17H34(OH)CONH]2(CH2)2 | 2-831 |  |  | <1wt%
B30104 | クエン酸ステアリル | リケスター EW-90 | C(OH)(CH2COOR)2COOR R: H or CH3(CH2)17 | (2)-2729
B30105 | クエン酸（一水和物） | クエン酸（結晶） | C6H8O7・H2O | 2-1318 |  |  | <1wt%
B30106 | クエン酸トリエチル | シトロフレックス2 |  | 2-1320
B30107 | アクリル酸エステル共重合物 | アクトフロー UMM-1001 |  |  |  |  | <1wt%
B30108 | 1-ヒドロキシ-4-(p-トルイジノ)アントラキノン | ダイアレジン ブルーＧ |  | 5-3110 |  |  | <1wt%
B30109 | ベンジル=2-(2-メトキシエトキシ)エチル=アジパートを主成分とする反応生成物 | DAIFATTY-121 |  | 3－4589
B30110 | エステル配合物 | カオーワックス 220 |  |  |  |  | <1wt%