## C-2
生分解性プラPL：分類番号Ｃ－２（コンポスト化可能中間製品等）
登録番号 | ＰＬ名・製品名・申請者名・形状 |  |  |  | 使用量制限 | バイオマスプラスチック度
ＰＬ＃ | 物質名 | PL名 | 申請者名 | 形状 |  | （％）
C20001 | PLA系押出物 | THIP－Bio22 | Thantawan Industry | シート
C20002 | PLA系スパンボンド | テラマック | ユニチカ | スパンボンド |  | 97.9
C20003 | PBS系押出物 | GP309 | MINIMA | シート
C20004 | PLA系押出物 | FT30 | MINIMA | シート
C20006 | PLA系押出物 | FTS1 | MINIMA | シート
C20007 | PLA系モノフィラメント | テラマックーTMO | ユニチカトレーディング | モノフィラメント |  | 99.9
C20008 | PBSA系マスターバッチ | FORZEAS MD9A0202 | 三菱ケミカル | ペレット | <50% | 32.8
C20009 | PBS系マスターバッチ | FORZEAS MZ7A0201 | 三菱ケミカル | ペレット | <50% | 47.5
C20010 | PBS系マスターバッチ | FORZEAS MZ9A0201 | 三菱ケミカル | ペレット | <50% | 47.5
C20011 | PLA系スパンボンド | エコライズ | 旭化成 | スパンボンド |  | 92.1
C20012 | ポリ乳酸系樹脂 | テラマック樹脂 TE-2000Cシリーズ | ユニチカ | ペレット |  | 99.1
C20013 | PLA系不織布 | KURAFLEXTM PLAメルトブローン不織布 | クラレ | 不織布 |  | 99.9
C20014 | ポリ(3-ヒドロキシブチレート-コ-3-ヒドロキシヘキサノエート) | カネカ生分解性バイオポリマー Green Planet X131A | カネカ | ペレット |  | 98
C20015 | ポリ(3-ヒドロキシブチレート-コ-3-ヒドロキシヘキサノエート) | カネカ生分解性バイオポリマー Green Planet 151C | カネカ | ペレット |  | 97.7
C20016 | ポリ(3-ヒドロキシブチレート-コ-3-ヒドロキシヘキサノエート) | カネカ生分解性バイオポリマー Green Planet X135 | カネカ | ペレット |  | 95.3
C20017 | PLA系コンパウンド | (N)CA8270P-B1 | CJ Cheil Jedang | ペレット |  | 72.4
C20018 | PHBH系コンパウンド | カネカ生分解性バイオポリマー Green Planet M107, M108, M109 | カネカ | ペレット |  | 91
C20019 | PBAT系コンパウンド | エコバイオ | BASFジャパン | ペレット
C20020 | PHBH系コンパウンド | カネカ生分解性バイオポリマー Green Planet M111 | カネカ | ペレット |  | 97.4
C20021 | PLA/PBS芯鞘型複合繊維 | miracle fiber KK-PL | 大和紡績 | 繊維 |  | 78
C20022 | PHBH系コンパウンド | カネカ生分解性バイオポリマー Green Planet 1703 | カネカ | ペレット |  | 98.7
C20023 | PHBH系コンパウンド | カネカ生分解性バイオポリマー Green Planet M706 | カネカ | ペレット |  | 94